## Sheet1
| 知识点标号 | 知识点内容 | 题目内容 | 答案 | 分值 | 重点 | 难易度 | 出题方式 | 章节 | 重题标号 | 题型
0 | 22 | 色序 | 在湿叠印情况下，第一色油墨粘着性大于第二色油墨粘着性时，印刷过程中还是发生了逆叠印的印刷故障，试分析原因？ | 印刷过程中，出现逆叠印的情况可能的原因有两种，一种是第一色油墨粘着性小于第二色油墨的粘着性，另一种原因是第二色油墨的墨层厚度相对较薄，油墨在中间分裂时，第一色油墨逆叠印到第二色辊筒上。 |  | 1 | 3 | 4 |  |  | 3
1 | 20 | 润湿液消耗；印版水量检测 | 影响润湿液用量的主要因素有哪些？如何检测印版的用水量？ | 水在油墨中的乳化是印版上水量消耗的主要途径，胶印机的水斗、水辊、墨辊、印版以及橡皮布等表面蒸发的水分，被纸张直接吸收的水分。（4分）目测法和水膜厚度测量仪测定。 |  | 2 | 2 | 3 |  |  | 3
2 | 30 | 印刷故障 | 油墨雾散的定义，影响雾散的因素有哪些？ | 油墨的雾散也称飞墨，是指在印刷过程中，油墨在辊筒间分裂时小墨滴飞离墨层而在空气中产生的微小墨滴（3分）。影响雾散的因素机械条件、印刷环境和油墨性能三个方面 |  | 1 | 2 | 3 |  |  | 3
3 | 30 | 印刷故障 | 试分析油墨干燥不良可能产生的原因？ | 1.由于润湿液酸性过高，通过乳化混入油墨中的润湿液使催干剂失效；2.纸张的酸性过大，导致油墨中的催干剂失效；3.纸张本身的含水量较高；环境温度过低湿度过高；4.其它影响油墨干燥的因素：墨层厚度、白墨（冲淡剂）、撤粘剂、成品堆码高度 |  | 1 | 4 | 5 |  |  | 3