## Sheet1
| 知识点标号 | 知识点内容 | 题目内容 | 答案 | 分值 | 重点 | 难易度 | 出题方式 | 章节 | 重题标号 | 题型
0 | 1 | 包衬的选择 | 阶调图文和实地图文的包衬选择原则是什么？ | 实地图文应选择软性包衬，网点图文应选择硬性包衬（3）。因为使用软性包衬时，印版、橡皮布上网点所吸附的油墨会被挤压扩展，使网点图文不清晰，再现性差，而硬性包衬相对较好（2）。并且印刷实地图文时容易产生墨杠，而改用软性包衬，墨杠现象会减轻（2）。 | 7 | 1 | 3 | 3 | 2.3 | 1 | 3
1 | 17 | 润湿液pH值 | 对于质地疏松的非涂料纸和高级的涂料纸，印刷时所用润湿液的pH值哪个低？为什么？ | 非涂料纸印刷，所需润湿液的pH值更低，因为非涂料纸印刷容易掉粉掉毛，造成脏版，因此较低的pH值可以有效降低乳化，防止油墨在空白部位上脏 |  | 1 | 3 | 3 |  |  | 3
2 | 51 | E | E3T | E33 |  |  | 1 |  |  |  | 3
3 | 60 | K | KT | K |  |  | 1 |  |  |  | 3